## Achse Y-Y
Nenn-Krümmung Verfahren
Um die Starke Achse Y-Y
Materialbeiwert
Fließgrenze Bewehrung |  | fyd | 478.2609 | MPa
Elastizitätsmodul Bewehrung |  | Es | 200 | GPa
Fließdehnung Bewehrung |  | εyd | 2.391304 | ‰
Betonfestigkeit |  | fck | 30 | MPa
Betonfestigkeit |  | fcd | 18 | MPa
Kriechbeiwert |  | φ(oo,t0) | 1.5
Geometrie
Knicklänge |  | l0 | 2.205 | m
Lastausmitte imperfektion |  | ei | 0.05 | m
Bewehrungsfläche |  | As | 11.3 | cm2
Betonfläche |  | Ac | 0.25 | m2
Trägheitsmoment ungerissen |  | Iy | 0.001302083 | m4
Trägheitsradius |  | iy | 0.07216878 | m
Statische Höhe |  | d | 1.535 | m
Schnittgrößen
Normalkraft nach TH1 |  | NEd | 101.6782 | kN
Endmoment nach TH1 |  | M01,Ed | -35.25019 | kNm
Endmoment nach TH1 |  | M02,Ed | -35.25019 | kNm
Endmoment Quasi-ständig |  | M0Eqp | -9.043034 | kNm
Ermittlung des Grenzwertes der Schlankheit lt. EN 1992-1-1 / 5.8.3.1
Effektive Kriechzahl |  | φef | 0.3848079
Mech. Bewehrungsgrad |  | ω | 0.1200966
Bezogene Normalkraft |  | n | 0.02259515
Faktor |  | A | 0.9285382
Faktor |  | B | 1.11364
Faktor |  | C | 0.7
Grenzwert der Schlankheit |  | λlim | 96.30857
Schankheit |  | λ | 30.55338
Grundkrümmung |  | 1/r0 | 0.003461896
|  | β | 0.2963108
|  | Kφ | 1.114023
|  | nu | 1.120097
|  | nbal | 0.4
|  | Kr | 1
Krümmung |  | 1/r | 0.00385663
| Integrationsfaktor | c | 10
| Ausmitte TH2 | e2 | 0.001875103 | m
| Ausmitte Summe | ei+e2 | 0.0518751 | m
| Biegemoment | Mi+M2 | 5.274565 | kNm
|  | Myd | -35.25019 | kNm
|  | Myd+Mi+M2 | -29.97563 | kNm

## SOFi_QS
SNo | A [m2] | Iy [m4]
1 | 0.25 | 0.001302083

## SOFi_Erg_GZT
LC | LC-title | BEAM | X [m] | Xi [-] | N [kN] | MY [kNm]
2122 | MIN-N BEAM | 101 | 0 | 0 | -142.9507 | -57.88528
2122 | MIN-N BEAM | 101 | 0.525 | 1 | -138.521 | -57.88528
2122 | MIN-N BEAM | 102 | 0 | 0 | -138.521 | -57.88528
2122 | MIN-N BEAM | 102 | 0.525 | 1 | -134.0913 | -57.88528
2122 | MIN-N BEAM | 103 | 0 | 0 | -134.0913 | -57.88528
2122 | MIN-N BEAM | 103 | 0.525 | 1 | -129.6616 | -57.88528
2122 | MIN-N BEAM | 104 | 0 | 0 | -129.6616 | -57.88528
2122 | MIN-N BEAM | 104 | 0.5250001 | 1 | -125.2319 | -57.88528
2122 | MIN-N BEAM | 105 | 0 | 0 | -125.2319 | -57.88528
2122 | MIN-N BEAM | 105 | 0.5249999 | 1 | -120.8022 | -57.88528
2122 | MIN-N BEAM | 106 | 0 | 0 | -120.8022 | -57.88528
2122 | MIN-N BEAM | 106 | 0.5250001 | 1 | -116.3725 | -57.88528
2122 | MIN-N BEAM | 201 | 0 | 0 | 0 | -12.2081
2122 | MIN-N BEAM | 201 | 0.5 | 1 | 0 | 2.731122
2122 | MIN-N BEAM | 202 | 0 | 0 | 0 | 2.731122
2122 | MIN-N BEAM | 202 | 0.5 | 1 | 0 | 15.13909
2122 | MIN-N BEAM | 203 | 0 | 0 | 0 | 15.13909
2122 | MIN-N BEAM | 203 | 0.5 | 1 | 0 | 25.0158
2122 | MIN-N BEAM | 204 | 0 | 0 | 3.637979e-12 | 18.53023
2122 | MIN-N BEAM | 204 | 0.5 | 1 | 3.637979e-12 | 23.97131
2122 | MIN-N BEAM | 205 | 0 | 0 | 0 | 32.36127
2122 | MIN-N BEAM | 205 | 0.5 | 1 | 0 | 37.17549
2122 | MIN-N BEAM | 206 | 0 | 0 | -4.911271e-12 | 37.17549
2122 | MIN-N BEAM | 206 | 0.5 | 1 | -4.911271e-12 | 39.45845
2122 | MIN-N BEAM | 207 | 0 | 0 | 0 | 39.45845
2122 | MIN-N BEAM | 207 | 0.5 | 1 | 0 | 39.21017
2122 | MIN-N BEAM | 208 | 0 | 0 | 0 | 39.21017
2122 | MIN-N BEAM | 208 | 0.5 | 1 | 0 | 36.43064
2122 | MIN-N BEAM | 209 | 0 | 0 | 0 | 36.43064
2122 | MIN-N BEAM | 209 | 0.5 | 1 | 0 | 31.11985
2122 | MIN-N BEAM | 210 | 0 | 0 | 0 | 31.11985
2122 | MIN-N BEAM | 210 | 0.5 | 1 | 0 | 23.27782
2122 | MIN-N BEAM | 211 | 0 | 0 | 0 | 23.27782
2122 | MIN-N BEAM | 211 | 0.5 | 1 | 0 | 12.90453
2122 | MIN-N BEAM | 212 | 0 | 0 | 3.637979e-12 | 9.558914
2122 | MIN-N BEAM | 212 | 0.5 | 1 | 3.637979e-12 | 4.966997e-09

## SOFi_Erg_GZG
LC | LC-title | BEAM | X [m] | Xi [-] | MY [kNm]
1429 | MAXP-MY BEAM | 101 | 0 | 0 | -9.043034
1429 | MAXP-MY BEAM | 101 | 0.525 | 1 | -9.043034
1429 | MAXP-MY BEAM | 102 | 0 | 0 | -9.043034
1429 | MAXP-MY BEAM | 102 | 0.525 | 1 | -9.043034
1429 | MAXP-MY BEAM | 103 | 0 | 0 | -9.043034
1429 | MAXP-MY BEAM | 103 | 0.525 | 1 | -9.043034
1429 | MAXP-MY BEAM | 104 | 0 | 0 | -9.043034
1429 | MAXP-MY BEAM | 104 | 0.5250001 | 1 | -9.043034
1429 | MAXP-MY BEAM | 105 | 0 | 0 | -9.043034
1429 | MAXP-MY BEAM | 105 | 0.5249999 | 1 | -9.043034
1429 | MAXP-MY BEAM | 106 | 0 | 0 | -9.043034
1429 | MAXP-MY BEAM | 106 | 0.5250001 | 1 | -9.043034
1429 | MAXP-MY BEAM | 201 | 0 | 0 | -9.043034
1429 | MAXP-MY BEAM | 201 | 0.5 | 1 | 2.023053
1429 | MAXP-MY BEAM | 202 | 0 | 0 | 2.023053
1429 | MAXP-MY BEAM | 202 | 0.5 | 1 | 18.66911
1429 | MAXP-MY BEAM | 203 | 0 | 0 | 18.66911
1429 | MAXP-MY BEAM | 203 | 0.5 | 1 | 34.2397
1429 | MAXP-MY BEAM | 204 | 0 | 0 | 34.2397
1429 | MAXP-MY BEAM | 204 | 0.5 | 1 | 47.93529
1429 | MAXP-MY BEAM | 205 | 0 | 0 | 47.93529
1429 | MAXP-MY BEAM | 205 | 0.5 | 1 | 59.75588
1429 | MAXP-MY BEAM | 206 | 0 | 0 | 59.75588
1429 | MAXP-MY BEAM | 206 | 0.5 | 1 | 69.70147
1429 | MAXP-MY BEAM | 207 | 0 | 0 | 69.70147
1429 | MAXP-MY BEAM | 207 | 0.5 | 1 | 62.77206
1429 | MAXP-MY BEAM | 208 | 0 | 0 | 62.77206
1429 | MAXP-MY BEAM | 208 | 0.5 | 1 | 53.96764
1429 | MAXP-MY BEAM | 209 | 0 | 0 | 53.96764
1429 | MAXP-MY BEAM | 209 | 0.5 | 1 | 43.28823
1429 | MAXP-MY BEAM | 210 | 0 | 0 | 43.28823
1429 | MAXP-MY BEAM | 210 | 0.5 | 1 | 30.73382
1429 | MAXP-MY BEAM | 211 | 0 | 0 | 30.73382
1429 | MAXP-MY BEAM | 211 | 0.5 | 1 | 16.30441
1429 | MAXP-MY BEAM | 212 | 0 | 0 | 16.30441
1429 | MAXP-MY BEAM | 212 | 0.5 | 1 | 4.966997e-09